## 測定内容
| 日時 | 2024/4/10 10:00 - 4/13 10:00 (72 hrs)
| 実験責任者 | 足立
| オペレータ | 足立
| BLスタッフ | 大渕
| リングモード | 203 bunches(A-mode)
| 測定モード | 透過法、蛍光法
Quick Scan
サンプルオートチェンジャー不使用
9:33 | Mn-K edge(111)用セッティング
| 検出ガス | Io | N2 100%
|  | I | N2 85% + Ar 15%
| 光学調整 | Crystal plane | Si (111)
|  | Mirror | 6.3 mrad
|  | θd | 16.38 deg
|  | TCSlit 1 | 2.0 (H) X 5.0 (W) mm2
|  | TCSlit 2 | 2.5 (H) X 5.5 (W) mm2
|  | 4DSlit | 1.0 (H) X 5.0 (W) mm2
|  |  | No.1 | No.2 | No.3 | No.4 | No.5
| 測定パラメータ | edge | Mn-K | Mn-K | Mn-K | Mn-K | Mn-K
|  | preoffcet | -330 | -330 | -200 | -200 | -200
|  | k | 20 | 20 | 18 | 15 | 12
|  | scan start | 18.575 deg | 18.575 deg | 18.180 deg | 18.180 deg | 18.180 deg
|  | end | 14.195 deg | 14.195 deg | 14.735 deg | 15.505 deg | 16.195 deg
|  | step | -0.00101 deg | -0.00101 deg | -0.00101 deg | -0.00101 deg | -0.00101 deg
|  | Dwell time | 10 msec | 50 msec | 50 msec | 200 msec | 500 msec
|  | total time | 43 sec | 218 sec | 172 sec | 532 sec | 985 sec
|  | total point | 4363 points | 4363 points | 3431 points | 2662 points | 1971 points
|  | Theta speed | 1804 pulse/sec | 360 pulse/sec | 360 pulse/sec | 90 pulse/sec | 36 pulse/sec
蛍光強度
開始時刻 | sample No. | 試料位置 | 優先順位 | サンプル名 | ファイル名 | Detection mode | scan mode | I0 gain | I1 gain | I2 gain | 4D-Slit | Dwell time | Detector X | Loop | Parameter | コメント | ROI(MAX) | Total(MAX)
9:55 |  |  |  | Mn-foil | Mn-foil_cal1.dat | Transmision | Quick scan | 100000000 | 100000000 | - | 1mm×5mm | 10msec | - | 1 | No.1
9:58 |  |  |  | ↓ | Mn-foil.dat | ↓ | ↓ | ↓ | ↓ | - | ↓ | 50msec | - | ↓ | No.2
|  |  |  | MnO | MnO2.dat | ↓ | ↓ | ↓ | ↓ | - | ↓ | ↓ | - | ↓ | ↓
|  |  |  | MnO | MnO.dat | ↓ | ↓ | ↓ | ↓ | - | ↓ | ↓ | - | ↓ | ↓
|  |  |  | Mn2O3 | Mn2O3.dat | ↓ | ↓ | ↓ | ↓ | - | ↓ | ↓ | - | ↓ | ↓
11:30 |  |  |  | alpha-MnO2_3_Na_test | alpha-MnO2_3_Na_test.dat | CEY | ↓ | ↓ | 1000000000 | - | ↓ | 10msec |  | 1 | ↓
11:39 |  |  |  | alpha-MnO2_3_Na | alpha-MnO2_3_Na.dat | ↓ | ↓ | ↓ | ↓ | - | ↓ | 50msec | - | 4 | ↓
12:01 |  |  |  | alpha-MnO2_3_K | alpha-MnO2_3_K.dat | ↓ | ↓ | ↓ | ↓ | - | ↓ | ↓ | - | 2 | ↓
12:09 |  |  |  | alpha-MnO2_3_blank | alpha-MnO2_3_blank.dat | ↓ | ↓ | ↓ | ↓ | - | ↓ | ↓ | - | ↓ | ↓
|  |  |  | alpha-MnO2_3_Na_test | alpha-MnO2_3_Na_test.dat | ↓ | ↓ | ↓ | ↓ | - | ↓ | 10msec | - | 1 | ↓
|  |  |  | alpha-MnO2_2_Na | alpha-MnO2_2_Na.dat | ↓ | ↓ | ↓ | ↓ | - | ↓ | 50msec | - | 2 | ↓
|  |  |  | alpha-MnO2_1_Na | alpha-MnO2_1_Na.dat | ↓ | ↓ | ↓ | ↓ | - | ↓ | ↓ | - | ↓ | ↓
|  |  |  | alpha-MnO2_1_K | alpha-MnO2_1_K.dat | ↓ | ↓ | ↓ | ↓ | - | ↓ | ↓ | - | ↓ | ↓
|  |  |  | alpha-MnO2_1_blank | alpha-MnO2_1_blank.dat | ↓ | ↓ | ↓ | ↓ | - | ↓ | ↓ | - | 1 | ↓
|  |  |  | alpha-MnO2_4_Na | alpha-MnO2_4_Na | ↓ | ↓ | ↓ | ↓ | - | ↓ | ↓ | - | 2 | ↓
|  |  |  | alpha-MnO2_4_K | alpha-MnO2_4_K.dat | ↓ | ↓ | ↓ | ↓ | - | ↓ | ↓ | - | ↓ | ↓
|  |  |  | alpha-MnO2_4_blank | alpha-MnO2_4_blank | ↓ | ↓ | ↓ | ↓ | - | ↓ | ↓ | - | ↓ | ↓
|  |  |  | alpha-MnO2_3_K_FY | alpha-MnO2_3_K_FY.dat | 19SSD | ↓ | ↓ | - | - | ↓ | 50msec | 50 mm | 1 | No.3
15:36 |  |  |  | alpha-MnO2_3_K_FY_main | alpha-MnO2_3_K_FY_main.dat | ↓ | ↓ | ↓ | - | - | ↓ | 200msec | 40 mm | 3 | No.4 |  | 56006 | 96516
|  |  |  | alpha-MnO2_3_Na_FY | alpha-MnO2_3_Na_FY.dat | ↓ | ↓ | ↓ | - | - | ↓ | ↓ | ↓ | ↓ | ↓ |  | 57844 | 97664
16:56 |  |  |  | alpha-MnO2_3_blank_FY | alpha-MnO2_3_blank_FY.dat | ↓ | ↓ | ↓ | - | - | ↓ | ↓ | ↓ | ↓ | ↓ |  | 58002 | 98913
Mo-K edge(311)用セッティング
| 検出ガス | Io | N2 50% + Ar 50%
|  | I | Ar 80% + Kr 20%
| 光学調整 | Crystal plane | Si (311)
|  | Mirror | 2.3 mrad
|  | θd | 10.61 deg
|  | TCSlit 1 | 2.0 (H) X 5.0 (W) mm2
|  | TCSlit 2 | 2.5 (H) X 5.5 (W) mm2
|  | 4DSlit | 1.0 (H) X 5.0 (W) mm2
|  |  | No.1 | No.2
| 測定パラメータ | edge | Mo-K | Mo-K
|  | preoffcet | -330 | -330
|  | k | 20 | 20
|  | scan start | 11.095 deg | 11.095 deg
|  | end | 10.125 deg | 10.125 deg
|  | step | -0.00020 deg | -0.00020 deg
|  | Dwell time | 10 msec | 50 msec
|  | total time | 48 sec | 241 sec
|  | total point | 4836 points | 4836 points
|  | Theta speed | 359 pulse/sec | 71 pulse/sec
蛍光強度
開始時刻 | sample No. | 試料位置 | 優先順位 | サンプル名 | ファイル名 | Detection mode | scan mode | I0 gain | I1 gain | I2 gain | 4D-Slit | Dwell time | Detector X | Loop | Parameter | コメント | ROI(MAX) | Total(MAX)
|  |  |  | Mo-foil | Mo-foil_cal1.dat | Transmision | Quick scan | 100000000 | 10000000 | - | 1mm×5mm | 10msec | - | 1 | No.1 | データベースの値を用いてCal
|  |  |  | ↓ | Mo-foil_cal2.dat | ↓ | ↓ | ↓ | ↓ | - | ↓ | ↓ | - | ↓ | ↓ | OK
|  |  |  | ↓ | Mo-foil.dat | ↓ | ↓ | ↓ | ↓ | - | ↓ | 50msec | - | ↓ | No.2
|  |  |  | 2H-MoS2 | 2H-MoS2.dat | ↓ | ↓ | ↓ | ↓ | - | ↓ | 50msec | - | ↓ | No.2
|  |  |  | MoO3 | MoO3.dat | ↓ | ↓ | 10000000 | ↓ | - | ↓ | ↓ | - | ↓ | No.2
[6 empty] | ↓ | ↓ | ↓ | ↓ | - | ↓ | ↓ | - | ↓ | No.2
[6 empty] | ↓ | ↓ | ↓ | ↓ | - | ↓ | ↓ | - | ↓ | No.2
[6 empty] | ↓ | ↓ | ↓ | ↓ | - | ↓ | ↓ | - | ↓ | No.2
[6 empty] | ↓ | ↓ | ↓ | ↓ | - | ↓ | ↓ | - | ↓ | No.2
[6 empty] | ↓ | ↓ | ↓ | ↓ | - | ↓ | ↓ | - | ↓ | No.2
10:40 | Ir-L3 edge(311)用セッティング
| 検出ガス | Io | N2 100%
|  | I | N2 50% + Ar 50%
| 光学調整 | Crystal plane | Si (311)
|  | Mirror | 3.9 mrad
|  | θd | 18.83 deg
|  | TCSlit 1 | 2.0 (H) X 5.0 (W) mm2
|  | TCSlit 2 | 2.5 (H) X 5.5 (W) mm2
|  | 4DSlit | 1.0 (H) X 5.0 (W) mm2
|  |  | No.1 | No.2 | No.3 | No.4 | No.5 | No.6
| 測定パラメータ | edge | Ir-L3 | Ir-L3 | Ir-L3 | Ir-L3 | Ir-L3 | Block | Init-ang | final-ang | Step/deg | Time/s | Num
|  | preofset | -330 eV | -330 eV | -200 eV | -200 eV | -200 eV | 1 | 20.10812 | 19.78954 | -0.01139 | 0.8 | 28
|  | k | 20 | 20 | 15 | 10 | 15 | 2 | 19.78954 | 19.62328 | -0.00067 | 1.7 | 248
|  | scan start | 20.36 deg | 20.36 deg | 20.11 deg | 20.11 deg | 20.11 deg | 3 | 19.62328 | 19.48618 | -0.00343 | 1.7 | 40
|  | end | 17.29 deg | 17.29 deg | 18.28 deg | 19.055 deg | 18.28 deg | 4 | 19.48618 | 19.29749 | -0.00472 | 3.4 | 40
|  | step | -0.00067 deg | -0.00067 deg | -0.00067 deg | -0.00067 deg | -0.00067 deg | 5 | 19.29749 | 19.06031 | -0.00593 | 3.4 | 40
|  | Dwell time | 10 msec | 50 msec | 200 msec | 100 msec | 100 msec | 6 | 19.06031 | 18.77837 | -0.00705 | 6.8 | 40
|  | total time | 46 sec | 231 sec | 551 sec | 158 sec | 551 sec | 7 | 18.77837 | 18.45594 | -0.00806 | 6.8 | 40
|  | total point | 4628 points | 4628 points | 2758 points | 1581 points | 2758 points | 8 | 18.45594 | 18.28097 | -0.00875 | 6.8 | 20
|  | Theta speed | 1192 pulse/sec | 238 pulse/sec | 59 pulse/sec | 119 pulse/sec | 59 pulse/sec
開始時刻 | sample No. | 試料位置 | 優先順位 | サンプル名 | ファイル名 | Detection mode | scan mode | I0 gain | I1 gain | I2 gain | 4D-Slit | Dwell time | Detector X | Loop | Parameter | コメント
|  |  |  | Ir-foil | Ir-foil_cal1.dat | Transmision | Quick scan | 100000000 | 100000000 | - | 1mm×5mm | 10msec | - | 1 | No.1 | 前回のデータでエネルギー校正
|  |  |  | ↓ | Ir-foil_cal2.dat | ↓ | ↓ | ↓ | ↓ | - | ↓ | ↓ | - | ↓ | ↓ | エネルギー校正後
|  |  |  | ↓ | Ir-foil.dat | ↓ | ↓ | ↓ | ↓ | - | ↓ | 50msec | - | ↓ | No.2 | 以下、本測定
|  |  |  | IrO2 | IrO2_rt.dat | ↓ | ↓ | ↓ | ↓ | - | ↓ | ↓ | - | ↓ | ↓
|  |  |  | ↓ | IrO2_rt_FL1.dat | 19SSD | ↓ | ↓ | - | - | ↓ | ↓ | 50mm | ↓ | ↓
|  |  |  | IrMnO-TD-RT | IrMnO-TD-RT.dat | ↓ | Step scan | ↓ | - | - | ↓ | 0.8+1.7+3.4+6.8sec | ↓ | ↓ | No.6
|  |  |  | IrO2 | IrO2-RT2.dat | Transmision | ↓ | ↓ | 100000000 | - | ↓ | 0.8sec | - | ↓ | ↓
|  |  |  | ↓ | IrO2_rt_5_Ir-L3.dat | ↓ | Quick scan | ↓ | 10000000 | - | ↓ | 50msec | 50mm | ↓ | No.2
|  |  |  | IrMnO-TD-250k | IrMnO-TD-250k.dat | 19SSD | Step scan | ↓ | - | - | ↓ | 0.8+1.7+3.4+6.8sec | ↓ | ↓ | No.6
|  |  |  | IrMnO-TD-200k | IrMnO-TD-200k.dat | ↓ | ↓ | ↓ | - | - | ↓ | ↓ | ↓ | ↓ | ↓
|  |  |  | IrMnO-TD-150k | IrMnO-TD-150k.dat | ↓ | ↓ | ↓ | - | - | ↓ | ↓ | ↓ | ↓ | ↓
|  |  |  | IrMnO-TD-100k | IrMnO-TD-100k.dat | ↓ | ↓ | ↓ | - | - | ↓ | ↓ | ↓ | ↓ | ↓
|  |  |  | IrMnO-TD-10k | IrMnO-TD-10k.dat | ↓ | ↓ | ↓ | - | - | ↓ | ↓ | ↓ | ↓ | ↓
[6 empty] | ↓ | ↓ | ↓ | ↓ | - | ↓ | ↓ | 46 mm | ↓ | ↓
2023-10-10
7:10 | Pd-K edge(311)用セッティング
| 検出ガス | Io | Ar 100%
|  | I | Ar 70% + Kr 30%
| 光学調整 | Crystal plane | Si (311)
|  | Mirror | 2.3 mrad
|  | θd | 10.61 deg
|  | TCSlit 1 | 2.0 (H) X 5.0 (W) mm2
|  | TCSlit 2 | 2.5 (H) X 5.5 (W) mm2
|  | 4DSlit | 1.0 (H) X 5.0 (W) mm2
|  |  | No.1 | No.2 | No.3
| 測定パラメータ | edge | Pd-K | Pd-K | Pd-K
|  | preoffcet | -330 | -330 | -200
|  | k | 20 | 20 | 15
|  | scan start | 9.070 deg | 9.070 deg | 9.020 deg
|  | end | 8.410 deg | 8.410 deg | 8.635 deg
|  | step | -0.00014 deg | -0.00014 deg | -0.00014 deg
|  | Dwell time | 10 msec | 50 msec | 100 msec
|  | total time | 49 sec | 244 sec | 284 sec
|  | total point | 4884 points | 4884 points | 2844 points
|  | Theta speed | 240? pulse/sec | 48 pulse/sec | 24 pulse/sec
蛍光強度
開始時刻 | sample No. | 試料位置 | 優先順位 | サンプル名 | ファイル名 | Detection mode | scan mode | I0 gain | I1 gain | I2 gain | 4D-Slit | Dwell time | Detector X | Loop | Parameter | コメント | ROI(MAX) | Total(MAX)
7:53 |  |  |  | Pd-foil | Pd-foil_cal1.dat | Transmision | Quick scan | 100000000 | 100000000 | - | 1mm×5mm | 10msec | - | 1 | No.1 | 20230621のPd-foilで校正
8:00 |  |  |  | ↓ | Pd-foil_cal2.dat | ↓ | ↓ | ↓ | ↓ | - | ↓ | ↓ | - | ↓ | ↓
8:05 |  |  |  | ↓ | Pd-foil_cal3.dat | ↓ | ↓ | ↓ | 10000000 | - | ↓ | ↓ | - | ↓ | ↓
8:09 |  |  |  | ↓ | Pd-foil.dat | ↓ | ↓ | ↓ | ↓ | - | ↓ | 50msec | - | ↓ | No.2
8:18 |  |  |  | PdO | PdO.dat | ↓ | ↓ | ↓ | ↓ | - | ↓ | ↓ | - | ↓ | ↓ |  | 9884 | 99479
8:42 |  |  |  | PdMn-dipcoating-T450 | PdMn-dipcoating-T450.dat | 19SSD | ↓ | ↓ | - | - | ↓ | 100 msec | 50 mm | ↓ | No.3
8:51 |  |  |  | ↓ | PdMn-dipcoating-T450-2loop.dat | ↓ | ↓ | ↓ | - | - | ↓ | ↓ | ↓ | 2 | ↓
9:15 |  |  |  | PdMn-thermaldecomposition-T200 | PdMn-thermaldecomposition-T200.dat | ↓ | ↓ | ↓ | - | - | ↓ | ↓ | ↓ | 1 | ↓
9:27 |  |  |  | 5%Au-05%Pd | 5%Au-05%Pd | ↓ | ↓ | ↓ | - | - | ↓ | ↓ | ↓ | 5 | ↓ |  | 8810 | 59392
10:15 | Ag-K edge(311)用セッティング |  | (Pdのセッティングのまま、θを変えて、ロッキングカーブを測定して使用）
|  |  | No.1 | No.2 | No.3
| 測定パラメータ | edge | Ag-K | Ag-K | Ag-K
|  | preoffcet | -330 | -330 | -200
|  | k | 20 | 20 | 15
|  | scan start | 8.645 deg | 8.645 deg | 8.600 deg
|  | end | 8.045 deg | 8.045 deg | 8.250 deg
|  | step | -0.00013 deg | -0.00013 deg | -0.00013 deg
|  | Dwell time | 10 msec | 50 msec | 200 msec
|  | total time | 48 sec | 48 sec | 569 sec
|  | total point | 4894 points | 4894 points | 2847 points
|  | Theta speed | 219 pulse/sec | 219 pulse/sec | 10 pulse/sec
蛍光強度
開始時刻 | sample No. | 試料位置 | 優先順位 | サンプル名 | ファイル名 | Detection mode | scan mode | I0 gain | I1 gain | I2 gain | 4D-Slit | Dwell time | Detector X | Loop | Parameter | コメント | ROI(MAX) | Total(MAX)
10:17 |  |  |  | Ag-foil | Ag-foil_cal1.dat | Transmision | Quick scan | 100000000 | 10000000 | - | 1mm×5mm | 10msec | - | 1 | No.1 | データベースで校正→OK
10:20 |  |  |  | ↓ | Ag-foil.dat | ↓ | ↓ | ↓ | ↓ | - | ↓ | 50msec | - | ↓ | No.2
10:28 |  |  |  | ↓ | Ag-foil_2.dat | ↓ | ↓ | ↓ | ↓ | - | ↓ | ↓ | - | ↓ | ↓ | 再度エネルギー校正
10:55 |  |  |  | AgMnO-dipcoating-T450 | AgMnO-dipcoating-T450.dat | 19SSD | ↓ | ↓ | - | - | ↓ | 200msec | 50 mm | 3 | No.3
11:36 |  |  |  | AgMnO-thermaldecomposition-T200 | AgMnO-thermaldecomposition-T200.dat | ↓ | ↓ | ↓ | - | - | ↓ | ↓ | 35 mm | 2 | ↓
[6 empty] | ↓ | ↓ | ↓ | - | - | ↓ | ↓ | ↓ | ↓ | ↓
12:03 | Pt-L3 edge(311)用セッティング
| 検出ガス | Io | N2 75% + Ar 25%
|  | I | N2 30% + Ar 70%
| 光学調整 | Crystal plane | Si (311)
|  | Mirror | 3.8 mrad
|  | θd | 18.26 deg
|  | TCSlit 1 | 2.0 (H) X 5.0 (W) mm2
|  | TCSlit 2 | 2.5 (H) X 5.5 (W) mm2
|  | 4DSlit | 1.0 (H) X 5.0 (W) mm2
|  |  | No.1 | No.2 | No.3
| 測定パラメータ | edge | Pt-L3 | Pt-L3 | Pt-L3
|  | preoffcet | -330 | -330 | -330
|  | k | 20 | 20 | 16
|  | scan start | 19.700 deg | 19.700 deg | 19.700 deg
|  | end | 16.815 deg | 16.815 deg | 17.575 deg
|  | step | -0.00063 deg | -0.00063 deg | -0.00063 deg
|  | Dwell time | 10 msec | 50 msec | 50 msec
|  | total time | 46 sec | 232 sec | 170 sec
|  | total point | 4643 points | 4643 points | 3419 points
|  | Theta speed | 1116 pulse/sec | 223 pulse/sec | 223 pulse/sec
蛍光強度
開始時刻 | sample No. | 試料位置 | 優先順位 | サンプル名 | ファイル名 | Detection mode | scan mode | I0 gain | I1 gain | I2 gain | 4D-Slit | Dwell time | Detector X | Loop | Parameter | コメント | ROI(MAX) | Total(MAX)
12:31 |  |  |  | Pt-foil | Pt-foil_cal1.dat | Transmision | Quick scan | 100000000 | 100000000 | - | 1mm×5mm | 10msec | - | 1 | No.1 | データベースの値を用いてCal→エネルギー校正必要なし
12:34 |  |  |  | ↓ | Pt-foil.dat | ↓ | ↓ | ↓ | ↓ | - | ↓ | 50msec | - | ↓ | No.2
12:44 |  |  |  | PtO2 | PtO2.dat | ↓ | ↓ | ↓ | ↓ | - | ↓ | ↓ | - | ↓ | ↓
12:58 |  |  |  | DNA-Pt_gel_test |  | ↓ | ↓ | ↓ | ↓ | - | ↓ | 10msec | - | ↓ | No.1 | 1枚
13:05 |  |  |  | DNA-Pt_gel_test2 |  | ↓ | ↓ | ↓ | ↓ | - | ↓ | ↓ | - | ↓ | ↓ | 2枚
13:09 |  |  |  | DNA-Pt_gel |  | ↓ | ↓ | ↓ | ↓ | - | ↓ | 50msec | - | 4 | No.3 | 2枚
13:34 |  |  |  | K2PtCl4-aq |  | ↓ | ↓ | ↓ | ↓ | - | ↓ | ↓ | - | 2 | No.2
14:09 |  |  |  | K2PtCl4 |  | ↓ | ↓ | 10000000 | ↓ | - | ↓ | ↓ | - | 1 | ↓
14:26 |  |  |  | K2PtCl4-aq_0-day | K2PtCl4-aq_0-day.dat | ↓ | ↓ | ↓ | ↓ | - | ↓ | ↓ | - | 2 | ↓
14:37 |  |  |  | ↓ |  | ↓ | ↓ | ↓ | ↓ | - | ↓ | ↓ | - | 4 | ↓
15:04 |  |  |  | Ptpy2Cl2 | Ptpy2Cl2.dat | ↓ | ↓ | 100000000 | ↓ | - | ↓ | ↓ | - | 3 | ↓
15:25 |  |  |  | DNA-Pt_gel-0day |  | ↓ | ↓ | ↓ | ↓ | - | ↓ | ↓ | - | 17 | ↓
| Au-L3 edge(311)用セッティング |  | (Ptのセッティングのまま、θを17.71deg.に変えて、ロッキングカーブを測定して使用）
|  |  | No.1 | No.2 | No.3 | No.4 | No.5
| 測定パラメータ | edge | Au-L3 | Au-L3 | Au-L3 | Au-L3 | Au-L3
|  | preofset | -330 eV | -330 eV | -200 eV | -200 eV | -200 eV
|  | k | 20 | 20 | 15 | 10 | 15
|  | scan start | 19.065 deg | 19.065 deg | 20.11 deg | 20.11 deg | 20.11 deg
|  | end | 16.350 deg | 16.350 deg | 18.28 deg | 19.055 deg | 18.28 deg
|  | step | -0.00059 deg | -0.00059 deg | -0.00067 deg | -0.00067 deg | -0.00067 deg
|  | Dwell time | 10 msec | 50 msec | 200 msec | 100 msec | 100 msec
|  | total time | 46 sec | 232 sec | 551 sec | 158 sec | 551 sec
|  | total point | 4656 points | 4656 points | 2758 points | 1581 points | 2758 points
|  | Theta speed | 1046 pulse/sec | 209 pulse/sec | 59 pulse/sec | 119 pulse/sec | 59 pulse/sec
開始時刻 | sample No. | 試料位置 | 優先順位 | サンプル名 | ファイル名 | Detection mode | scan mode | I0 gain | I1 gain | I2 gain | 4D-Slit | Dwell time | Detector X | Loop | Parameter | コメント
17:13 |  |  |  | Au-foil | Au-foil_cal1.dat | Transmision | Quick scan | 10000000 | 100000000 | - | 1mm×5mm | 10msec | - | 1 | No.1 | データベースの値を用いてCal→エネルギー校正必要なし
17:17 |  |  |  | ↓ | Au-foil.dat | ↓ | ↓ | ↓ | ↓ | - | ↓ | 50msec | - | ↓ | No.2 | 以下、本測定
17:28 |  |  |  | KAuCl4 | KAuCl4.dat | ↓ | ↓ | ↓ | ↓ | - | ↓ | ↓ | - | ↓ | ↓
|  |  |  | Au2O3 | Au2O3.dat | ↓ | ↓ | ↓ | ↓ | - | ↓ | ↓ | - | ↓ | ↓
[6 empty] | ↓ | ↓ | ↓ | ↓ | - | ↓ | ↓ | - | ↓ | ↓
[6 empty] | ↓ | ↓ | ↓ | 10000000 | - | ↓ | ↓ | - | 3 | ↓
[6 empty] | 19SSD | ↓ | ↓ | - | - | ↓ | 200msec | 40 mm | 1 | No.3
[6 empty] | ↓ | ↓ | ↓ | - | - | ↓ | 100msec | 48 mm | ↓ | No.4
[6 empty] | ↓ | ↓ | ↓ | - | - | ↓ | ↓ | ↓ | ↓ | ↓
[6 empty] | ↓ | ↓ | ↓ | - | - | ↓ | ↓ | ↓ | ↓ | ↓
[6 empty] | ↓ | ↓ | ↓ | - | - | ↓ | ↓ | ↓ | ↓ | ↓
[6 empty] | ↓ | ↓ | ↓ | - | - | ↓ | ↓ | 25 mm | ↓ | No.5
[6 empty] | ↓ | ↓ | ↓ | - | - | ↓ | 200msec | 48 mm | ↓ | No.3
[6 empty] | ↓ | ↓ | ↓ | - | - | ↓ | ↓ | ↓ | ↓ | ↓
(Ir L3-edge)
|  |  | No.1 | No.2 | No.3 | No.4 | No.5 | No.6
| 測定パラメータ | edge | Ir-L3 | Ir-L3 | Ir-L3 | Ir-L3 | Ir-L3 | Ir-L3¦PtL3
|  | preofset | -330 eV | -330 eV | -200 eV | -300 eV | -100 eV | -100 eV
|  | k | 20 | 20 | 15 | 15 | 10 | 15
|  | scan start | 20.36 deg | 20.36 deg | 20.11 deg | 20.3 deg | 19.920 deg | 19.920 deg
|  | end | 17.29 deg | 17.29 deg | 18.28 deg | 18.0955 deg | 19.055 deg | 17.745 deg
|  | step | -0.00067 deg | -0.00067 deg | -0.00067 deg | -0.00067 deg | -0.00067 deg | -0.00067 deg
|  | Dwell time | 10 msec | 50 msec | 200 msec | 200 msec | 500 msec | 200 msec
|  | total time | 46 sec | 231 sec | 551 sec | 665 sec | 648 sec | 699 sec
|  | total point | 4628 points | 4628 points | 2758 points | 1581 points | 1297 points | 3498 points
|  | Theta speed | 1192 pulse/sec | 238 pulse/sec | 59 pulse/sec | 119 pulse/sec | 59 pulse/sec | 55 pulse/sec
開始時刻 | sample No. | 試料位置 | 優先順位 | サンプル名 | ファイル名 | Detection mode | scan mode | I0 gain | I1 gain | I2 gain | 4D-Slit | Dwell time | Detector X | Loop | Parameter | コメント
20:20 |  |  |  | Ir-foil | Ir-foil_cal3.dat | Transmision | Quick scan | 10000000 | 100000000 | - | 1mm×5mm | 10msec | - | 1 | No.1 | 10/9のデータでエネルギー校正
20:23 |  |  |  | ↓ | Ir-foil_cal4.dat | ↓ | ↓ | ↓ | ↓ | - | ↓ | ↓ | - | ↓ | ↓
20:24 |  |  |  | ↓ | Ir-foil_2.dat | ↓ | ↓ | ↓ | ↓ | - | ↓ | 50msec | - | ↓ | No.2 | 以下、本測定
20:42 |  |  |  | IrO2-Elyst75-C | IrO2-Elyst75-C | 19SSD | ↓ | ↓ | ↓ | - | ↓ | 100msec | - | 3 | No.3
21:22 |  |  |  | IrO2-Elyst75-C-with1MH2SO4 | IrO2-Elyst75-C-with1MH2SO4 | ↓ | ↓ | ↓ | ↓ | - | ↓ | ↓ | - | ↓ | ↓
21:45 |  |  |  | IrO2-Elyst75-C-t05mm-1MH2SO4-1mA | IrO2-Elyst75-C-t05mm-1MH2SO4-1mA | ↓ | ↓ | ↓ | ↓ | - | ↓ | ↓ | - | ↓ | ↓
22:01 |  |  |  | IrO2-Elyst75-C-t05mm-1MH2SO4-10mA | IrO2-Elyst75-C-t05mm-1MH2SO4-10mA | ↓ | ↓ | ↓ | 10000000 | - | ↓ | ↓ | - | ↓ | ↓
23:05 |  |  |  | IrO2-Elyst75-C-t05mm-1MH2SO4-5mA | IrO2-Elyst75-C-t05mm-1MH2SO4-5mA | ↓ | ↓ | ↓ | - | - | ↓ | ↓ | - | ↓ | ↓
23:26 |  |  |  | IrO2-Elyst75-C-t05mm-1MH2SO4-2mA | IrO2-Elyst75-C-t05mm-1MH2SO4-2mA | ↓ | ↓ | ↓ | - | - | ↓ | ↓ | ↓ | 1 | No.4
0:27 |  |  |  | IrO2-Carbonaselectrodeandwindow-1MH2SO4-10mA | IrO2-Carbonaselectrodeandwindow-1MH2SO4-10mA | ↓ | ↓ | ↓ | - | - | ↓ | ↓ | ↓ | ↓ | ↓
0:34 |  |  |  | IrO2-Carbonaselectrodeandwindow-1MH2SO4-100mA | IrO2-Carbonaselectrodeandwindow-1MH2SO4-100mA | ↓ | ↓ | ↓ | - | - | ↓ | ↓ | ↓ | ↓ | ↓
0:52 |  |  |  | IrO2-Carbonaselectrodeandwindow-1MH2SO4-1000mA | IrO2-Carbonaselectrodeandwindow-1MH2SO4-1000mA | ↓ | ↓ | ↓ | - | - | ↓ | ↓ | ↓ | ↓ | ↓
1:05 |  |  |  | IrO2-Carbonaselectrodeandwindow-1MH2SO4-1000mA | IrO2-Carbonaselectrodeandwindow-1MH2SO4-1000mA | ↓ | ↓ | ↓ | - | - | ↓ | ↓ | ↓ | ↓ | ↓
1:45 |  |  |  | IrO2-Carbonpaperaselectrode-1MH2SO4-10mA | IrO2-Carbonpaperaselectrode-1MH2SO4-10mA | ↓ | ↓ | ↓ | - | - | ↓ | ↓ | ↓ | ↓ | ↓
2:00 |  |  |  | IrO2-Carbonpaperaselectrode-1MH2SO4-50mA | IrO2-Carbonpaperaselectrode-1MH2SO4-50mA | ↓ | ↓ | ↓ | - | - | ↓ | ↓ | ↓ | 3 | ↓
2:57 |  |  |  | IrO2-Carbonplateelectrode-1MH2SO4-100mA | IrO2-Carbonplateelectrode-1MH2SO4-100mA | ↓ | ↓ | ↓ | - | - | ↓ | ↓ | ↓ | 10 | ↓
5:59 |  |  |  | IrO2-Ti-PtC-115-100mA | IrO2-Ti-PtC-115-100mA | ↓ | ↓ | ↓ | - | - | ↓ | ↓ | ↓ | 2 | ↓
6:15 |  |  |  | IrO2-Ti-PtC-115-100mAloop2 | IrO2-Ti-PtC-115-100mAloop2 | ↓ | ↓ | ↓ | - | - | ↓ | ↓ | ↓ | 13 | No.5
9:26 |  |  |  | IrO2-Ti-PtC-115-1000mA | IrO2-Ti-PtC-115-1000mA | ↓ | ↓ | ↓ | - | - | ↓ | ↓ | ↓ | 5 | ↓
11:09 |  |  |  | IrO2-Ti-PtC-115-trialIrL3-PtL3-0-05-10-5-20-25_001_Ir-L3 | IrO2-Ti-PtC-115-trialIrL3-PtL3-0-05-10-5-20-25_001_Ir-L3 | ↓ | ↓ | ↓ | - | - | ↓ | ↓ | ↓ | 12 | No.6
[6 empty] | ↓ | ↓ | ↓ | - | - | ↓ | ↓ | ↓ | ↓ | ↓
[6 empty] | ↓ | ↓ | ↓ | - | - | ↓ | ↓ | ↓ | ↓ | ↓
[6 empty] | ↓ | ↓ | ↓ | - | - | ↓ | ↓ | ↓ | ↓ | ↓
[6 empty] | ↓ | ↓ | ↓ | - | - | ↓ | ↓ | ↓ | ↓ | ↓
13:49 | Mn-K edge(111)用セッティング
| 検出ガス | Io | N2 100%
|  | I | N2 85% + Ar 15%
| 光学調整 | Crystal plane | Si (111)
|  | Mirror | 6.3 mrad
|  | θd | 16.38 deg
|  | TCSlit 1 | 2.0 (H) X 5.0 (W) mm2
|  | TCSlit 2 | 2.5 (H) X 5.5 (W) mm2
|  | 4DSlit | 1.0 (H) X 5.0 (W) mm2
|  |  | No.1 | No.2 | No.3 | No.4 | No.5
| 測定パラメータ | edge | Mn-K | Mn-K | Mn-K | Mn-K | Mn-K
|  | preoffcet | -330 | -330 | -150 | -100 | -100
|  | k | 20 | 20 | 10 | 10 | 14
|  | scan start | 18.575 deg | 18.575 deg | 18.180 deg | 17.885 deg | 17.885 deg
|  | end | 14.195 deg | 14.195 deg | 16.600 deg | 16.600 deg | 15.745 deg
|  | step | -0.00101 deg | -0.00101 deg | -0.00101 deg | -0.00101 deg | -0.00101 deg
|  | Dwell time | 10 msec | 50 msec | 100 msec | 100 msec | 200 msec
|  | total time | 43 sec | 218 sec | 156 sec | 128 sec | 426 sec
|  | total point | 4363 points | 4363 points | 1568 points | 1277 points | 2131 points
|  | Theta speed | 1804 pulse/sec | 360 pulse/sec | 180 pulse/sec | 180 pulse/sec | 90 pulse/sec
蛍光強度
開始時刻 | sample No. | 試料位置 | 優先順位 | サンプル名 | ファイル名 | Detection mode | scan mode | I0 gain | I1 gain | I2 gain | 4D-Slit | Dwell time | Detector X | Loop | Parameter | コメント | ROI(MAX) | Total(MAX)
14:36 |  |  |  | Mn-foil | Mn-foil_cal3.dat | Transmision | Quick scan | 100000000 | 100000000 | - | 1mm×5mm | 10msec | - | 1 | No.1
14:39 |  |  |  | ↓ | Mn-foil_cal4.dat | ↓ | ↓ | ↓ | ↓ | - | ↓ | ↓ | - | ↓ | ↓
14:41 |  |  |  | ↓ | Mn-foil_2.dat | ↓ | ↓ | ↓ | ↓ | - | ↓ | 50msec | - | ↓ | No.2
15:04 |  |  |  | Gamma_MnO2_HT_in-situ | Gamma_MnO2_HT_in-situ.dat | 19SSD | ↓ | ↓ | 100000000 | - | ↓ | 100msec | 50 mm | ↓ | No.3
16:05 |  |  |  | Gamma_MnO2_HT_in-situ_2nd | Gamma_MnO2_HT_in-situ_2nd.dat | ↓ | ↓ | ↓ | - | - | ↓ | ↓ | ↓ | ↓ | No.4
16:11 |  |  |  | Gamma_MnO2_HT_in-situ_3rd | Gamma_MnO2_HT_in-situ_3rd.dat | ↓ | ↓ | ↓ | - | - | ↓ | 200msec | ↓ | ↓ | No.5
16:28 |  |  |  | Gamma_MnO2_HT_in-situ_1mAcm-2 | Gamma_MnO2_HT_in-situ_1mAcm-2.dat | ↓ | ↓ | ↓ | - | - | ↓ | ↓ | ↓ | ↓ | ↓
16:45 | Ru K-edge用セッティング
| 検出ガス | Io | Ar 100%
|  | I1 | Ar 80% + Kr 20%
| 光学調整 | 結晶面 | Si(311)
|  | ミラー | 2.1 mrad
|  | θd | 9.61 deg
|  | TCSlit 1 | 2.00 (H) X 5.0 (W) mm2
|  | TCSlit 2 | 2.50 (H) X 5.5 (W) mm2
|  | 4DSlit | 1.0 (H) X 5.0 (W) mm2
|  |  | No.1 | No.2 | No.3
| 測定パラメータ | edge | Ru-K | Ru-K | Ru-K
|  | preofset | -330 eV | -330 eV | -200 eV
|  | k | 20 | 20 | 15
|  | scan start | 10.010 deg | 10.010 deg | 9.950 deg
|  | end | 9.210 deg | 9.210 deg | 9.480 deg
|  | step | -0.00017 deg | -0.00017 deg | -0.00017 deg
|  | Dwell time | 10 msec | 50 msec | 200 msec
|  | total time | 46 sec | 243 sec | 567 sec
|  | total point | 4862 points | 4862 points | 2837 points
|  | Theta speed | 1192 pulse/sec | 58 pulse/sec | 14 pulse/sec
蛍光強度
開始時刻 | sample No. | 試料位置 | 優先順位 | サンプル名 | ファイル名 | Detection mode | scan mode | I0 gain | I1 gain | I2 gain | 4D-Slit | Dwell time | Detector X | Loop | Parameter | コメント | ROI(MAX) | Total(MAX)
17:50 |  |  |  | RuO2 | RuO2_cal1.dat | Transmision | Quick scan | 10000000 | 10000000 | - | 1mm×5mm | 10msec | - | 1 | No.1 | 大渕先生が準備室から持ってきてくださったRuO2
17:53 |  |  |  | ↓ | RuO2_cal2.dat | ↓ | ↓ | ↓ | ↓ | - | ↓ | ↓ | - | ↓ | ↓ | 大渕先生が準備室から持ってきてくださったRuO2
17:57 |  |  |  | RuO2_BL14B2 | RuO2_cal3.dat | ↓ | ↓ | ↓ | ↓ | - | ↓ | ↓ | - | ↓ | ↓ | ビームラインの少しぼろぼろのRuO2
18:00 |  |  |  | RuO2_BL14B2_kumigashira | RuO2_cal4.dat | ↓ | ↓ | ↓ | ↓ | - | ↓ | ↓ | - | ↓ | ↓ | ビームラインの組頭研のRuO2
|  |  |  | ↓ | RuO2_kumigashira.dat | ↓ | ↓ | ↓ | ↓ | - | ↓ | 50msec | - | ↓ | No.2 | ビームラインの組頭研のRuO2
誤ってStageZを動かしたため再度光学系調整 | [5 empty] | ↓ | ↓ | ↓ | ↓ | - | ↓ | ↓ | - | ↓ | ↓
19:32 |  |  |  | ↓ | RuO2_cal5.dat | ↓ | ↓ | ↓ | ↓ | - | ↓ | ↓ | - | ↓ | ↓
19:36 |  |  |  | ↓ | RuO2_cal6.dat | ↓ | ↓ | ↓ | ↓ | - | ↓ | ↓ | - | ↓ | ↓
20:01 |  |  |  | IrO2-Ti-RuC-115-RuK-0-05-10-15-20-25 | IrO2-Ti-RuC-115-RuK-0-05-10-15-20-25 | 19SSD | ↓ | ↓ | ↓ | - | ↓ | ↓ | - | 12 | No.3
22:03 |  |  |  | IrO2-Ti-RuC-115-RuK-0-05-10-15-20-25-backto-0_002_Ru-K | IrO2-Ti-RuC-115-RuK-0-05-10-15-20-25-backto-0_002_Ru-K | 19SSD | ↓ | ↓ | ↓ | - | ↓ | ↓ | - | 2 | ↓
22:19 | (Ir L3-edge)
|  |  | No.1 | No.2 | No.3 | No.4
| 測定パラメータ | edge | Ir-L3 | Ir-L3 | Ir-L3 | Ir-L3
|  | preofset | -330 eV | -330 eV | -150 eV | -100 eV
|  | k | 20 | 20 | 15 | 14
|  | scan start | 20.36 deg | 20.36 deg | 20.11 deg | 20.3 deg
|  | end | 17.29 deg | 17.29 deg | 18.28 deg | 18.0955 deg
|  | step | -0.00067 deg | -0.00067 deg | -0.00067 deg | -0.00067 deg
|  | Dwell time | 10 msec | 50 msec | 200 msec | 200 msec
|  | total time | 46 sec | 231 sec | 551 sec | 665 sec
|  | total point | 4628 points | 4628 points | 2758 points | 1581 points
|  | Theta speed | 1192 pulse/sec | 238 pulse/sec | 59 pulse/sec | 119 pulse/sec
開始時刻 | sample No. | 試料位置 | 優先順位 | サンプル名 | ファイル名 | Detection mode | scan mode | I0 gain | I1 gain | I2 gain | 4D-Slit | Dwell time | Detector X | Loop | Parameter | コメント
22:50 |  |  |  | Ir-foil | Ir-foil_cal5.dat | 19SSD | Quick scan | 100000000 | 100000000 | - | 1mm×5mm | 10msec | - | 1 | No.1 | 10/10のデータでエネルギー校正（誤って蛍光法にしていたため失敗）
22:56 |  |  |  | ↓ | Ir-foil_cal6.dat | Transmision | ↓ | ↓ | ↓ | - | ↓ | ↓ | - | ↓ | ↓
23:07 |  |  |  | ↓ | Ir-foil_cal7.dat | ↓ | ↓ | ↓ | ↓ | - | ↓ | ↓ | - | ↓ | ↓
23:13 |  |  |  | ↓ | Ir-foil_2.dat | ↓ | ↓ | ↓ | ↓ | - | ↓ | 50msec | - | ↓ | No.2 | 以下、本測定
23:43 |  |  |  | IrMnO-115-PtC-test | IrMnO-115-PtC-test | 19SSD | ↓ | ↓ | ↓ | - | ↓ | 100msec | - | 3 | No.3
0:25 |  |  |  | IrMnO-115-PtC-1-15-2-25-1_ | IrMnO-115-PtC-1-15-2-25-1_ | ↓ | ↓ | ↓ | ↓ | - | ↓ | ↓ | - | 19 | ↓
2:10 |  |  |  | IrMnO-115-PtC-3000mA | IrMnO-115-PtC-3000mA | ↓ | ↓ | ↓ | ↓ | - | ↓ | ↓ | - | 5 | ↓
2:52 |  |  |  | Elyst75-115-RuC-test | Elyst75-115-RuC-test | ↓ | ↓ | ↓ | ↓ | - | ↓ | ↓ | - | ↓ | ↓
3:16 |  |  |  | Elyst75-115-RuC-1000mAcm-2-5loops | Elyst75-115-RuC-1000mAcm-2-5loops | ↓ | ↓ | ↓ | - | - | ↓ | ↓ | - | ↓ | ↓
3:45 |  |  |  | Elyst75-115-RuC-0-05-10-5-20-25-05-20-25-20 | Elyst75-115-RuC-0-05-10-5-20-25-05-20-25-20 | ↓ | ↓ | ↓ | - | - | ↓ | ↓ | - | 113 | ↓
9:16 |  |  |  | Elyst75-115-RuC-0-05-10-5-20-25-05-RT | Elyst75-115-RuC-0-05-10-5-20-25-05-RT | ↓ | ↓ | ↓ | - | - | ↓ | ↓ | - | 14 | No.4